## Parámetros de laboratorio
PARÁMETROS DE LABORATORIO PARA FUNDICIÓN
Parámetro de Laboratorio | Bentonita Sódica | Bentonita Cálcica (Se puede agregar adititivos según su necesidader) | Importancia en la Fundición
Humedad | 8% - 12% | 8% - 12% | Afecta la fluidez en silos y la correcta hidratación inicial al mezclar con la arena.
Índice de Hinchamiento | >16 ml / 2g (Alto) | 11% | Indica la capacidad de expansión y retención de agua. La sódica absorbe mucha más humedad.
Límite Líquido | > 600% | 150% - 300% | Relacionado con la plasticidad y la cantidad de agua necesaria para activar el sistema de moldeo.
Valor de Azul de Metileno | > 78 ml (Alta arcilla activa) | 86% | Mide el porcentaje de montmorillonita pura capaz de aglutinar. Expresa la vida útil de la arena.
Resistencia a la Compresión en Verde | 14.2% PSI | 17.34% PSI | Determina la resistencia del molde húmedo al extraer el modelo y durante la manipulación.
Resistencia a la Compresión en Seco | 64.01% PSI | 62.31% PSI | Fundamental para soportar la presión metalostática y la erosión del metal fundido al entrar al molde.
Estabilidad Térmica (Durabilidad) | 29% | 42% | Mide cuántos ciclos de colada soporta la arcilla antes de convertirse en polvo inactivo (chamota).
Granulometría | > 95% pasa malla 97 | > 95% pasa malla 97 | Un polvo fino garantiza una rápida dispersión y un recubrimiento homogéneo del grano de sílice.
pH (dispersión al 5%) | 9.34% | 9.62% | Controla la química del sistema; un pH alcalino favorece una activación rápida de la arcilla.